## Sheet1
序号 | 名称 | 参考规格 | 参数
1 | 脱脂纱布块 | 8cm*8cm*8P | 1.产品表面应无臭、无味、无霉斑、污渍破洞等缺陷，折叠整齐、无毛边。 2.脱脂棉纱布应符合YY0331-2006的要求。 3.X光可探测线应无断裂、脱落、跳线现象、符合YY0594-2006中5.1.1和2.1.2的要求。 4.X光可探测线应具有良好的阻X光性，符合YY0594-2006中5.1.3的要求。
2 | 脱脂纱布块 | 10cm*10cm*12P
3 | 脱脂纱布块 | 5cm*5cm*12P
4 | 脱脂纱布块 | 2cm*2cm*8P
5 | 脱脂显影纱布块 | 10cm*10cm*12P 显影
6 | 脱脂显影纱布块 | 5cm*5cm*12P 显影
7 | 无菌脱脂纱布块 | 10cm*10cm*12P 锁边
8 | 无菌脱脂纱布块 | 8cm*8cm*8P 2片开口
9 | 无菌脱脂纱布块 | 8cm*8cm*8P 5片
10 | 无菌脱脂纱布块 | 8cm*8cm*8P 2片
11 | 无菌脱脂纱布块 | 8cm*8cm*8P 10片
12 | 无菌纱球 | 纱球4粒
13 | 医用凡士林纱布 | 6*30 | 1.由医用脱脂棉纱布加适量凡士林、液体石蜡制成。 2.表面洁净、无杂质、涂抹均匀，无杂质异味。 3.敷料重量不少于145g/㎡ 4.凡士林纱布采用脱脂棉纱布应符合YY0331标准要求规定，符合YY0594标准中4.3条折叠缝制、5.2条色牢度的规定。 5.单包装四周密封牢固，不得有漏液现象。
14 | 一次性中单 | 80cm*200cm | 1.缝制医用单针码应均匀平整、无跳线、漏缝开裂等现象。 3.采用热合的应四周牢固、无开胶、漏胶现象。 ★4.采用非织造布应符合FZ/T64004、FZ/T64005的相关规定。
15 | 一次性中单 | 45cm*45cm
16 | 一次性中单 | 90cm*150cm
17 | 一次性中单 | 60cm*60cm 10片
18 | 治疗巾 | 45cm*50cm | 1.产品表面应洁净，成型平整，不得有破洞、污渍。 2.非织造布规格应不小于25g/m2。 ★3.非织造布的性能应符合FZ/T64004-1993 纺粘法非织造布外观及断裂强力的规定。
19 | 治疗巾 | 50cm*80cm
20 | 一次性无菌保护套 | 20*155cm | 1.产品由聚乙烯薄膜保护罩和松紧带热合而成。2.产品外观应洁净平整、色泽均匀一致、无异味和破洞。 3.厚度≥0.03mm。 4.松紧带弹性回复率应≥75%。 5.产品应无菌。
21 | 一次性无菌保护套 | 35*35
22 | 一次性无菌保护套 | 80*120
23 | 一次性无菌保护套 | DSA五件套
24 | 一次性隔离巾 | 80*90
25 | 石膏棉纸 | 6寸 | 1.产品表面应洁净、无异物、切割面要求整齐、无毛边、不得歪斜。 2.薄厚均匀、柔软、平整、无破洞、硬块等。 3.棉片白度应在50度以上，吸水量为12g/克以上。
26 | 一次性脑棉 | 2.5cm*8cm | 1.棉片应为白色柔软的纤维，无色斑、污渍和异物，四周无毛边，无脱落的棉絮。 2.产品由脱脂棉和涤纶线为辅助材料加工而成。3.脱脂棉应符合YY0330-2002要求，规格≥80g/㎡。 4.产品应无菌。
27 | 一次性脑棉 | 2cm*8cm 10片
28 | 医用棉球 | 小号 500g | 1.产品外观成型整齐、大小均匀、无色斑、污点及异物。 2.棉球的白度≥80度。 3.水中可溶物：在100ml供试液中遗留残渣应＜0.5%。 4.酸碱度：在100ml的供试液中加入酚酞指示剂不得显粉色，加溴甲酚紫指示剂不得显黄色。 5.易氧化物：在40ml供试液中加高锰酸钾试液红色不得完全消失。 6.吸水时间：棉球应在10s内沉入液面一下。 7.吸水量：每克试样的吸水量应≥23g。 8.醚中可溶物：在100ml的供试液中遗留残渣应≤0.5%。 9.荧光物：在紫外线灯下观察棉球只允许显微棕色荧光和少数黄色颗粒，除少数分离纤维外，不得显强蓝色荧光。 10.干燥失重：取2g棉球干燥至恒重，减少重量不得＞8.0%。 11.炽灼残渣：取2g棉球干燥至恒重，供试品中遗留的残渣不得＞0.5%。 12.表面活性物：供试液中表面活性物质泡沫不得超过2mm。
29 | 医用棉球 | 小号 25g
30 | 医用棉球 | 中号 手指卷 500g
31 | 医用棉球 | 中号 6粒
32 | 医用脱脂棉 | 500g
33 | 医用棉签 | 10cm 20支 | 1.棉签由棉头和竹棒（塑料棒）组合而成，表面应无异物、色斑、污点，无臭、无味。 2.结合牢固度：棉头与竹棒（塑料棒）应结合牢固，施加2.5N的轴向静拉力，棉头与棒不得分离。 3.棉签头所有脱脂棉，白度≥60度。 4.水中可溶物：在100ml供试液中遗留残渣应＜0.5%。 5.酸碱度：在100ml的供试液中加入酚酞指示剂不得显粉色，加溴甲酚紫指示剂不得显黄色。 6.易氧化物：在40ml供试液中加高锰酸钾试液红色不得完全消失。 7.吸水时间：棉球应在10s内沉入液面一下。 8.吸水量：每克试样的吸水量应≥23g。 9.醚中可溶物：在100ml的供试液中遗留残渣应≤0.5%。 10.荧光物：在紫外线灯下观察棉球只允许显微棕色荧光和少数黄色颗粒，除少数分离纤维外，不得显强蓝色荧光。 11.干燥失重：取2g棉球干燥至恒重，减少重量不得＞8.0%。 12.炽灼残渣：取2g棉球干燥至恒重，供试品中遗留的残渣不得＞0.5%。 13.表面活性物：供试液中表面活性物质泡沫不得超过2mm。
34 | 医用棉签 | 10cm 50支
35 | 医用棉签 | 15cm
36 | 竹签 | 15cm | 竹签应洁净、光滑、无污染、无异味、无虫蛀、无霉变、无腐朽、无破裂、无毛刺。
37 | 竹签 | 12cm
38 | 一次性纱布绷带 | 4.8*600cm | 1.本品由脱脂棉纱布打卷切割制成。 2.产品表面应洁净、无杂质。 3.绷带所使用的脱脂棉纱布的性能应符合YY0331-2006中规定的要求。
39 | 一次性纱布绷带 | 6*600cm
40 | 一次性纱布绷带 | 6*600cm 无菌
41 | 一次性腹带 | 大、中、小号 | 1.产品由绒布、弹力带、粘扣带组成。 2.减轻局部水肿、疼痛，促进产后、伤后康复。
42 | 医用纱布垫 | 35cm*40cm*4P | 1.纱布垫表面应无霉斑、杂质、污渍破洞等缺陷；四周应折叠缝制整齐，无毛边；纱布垫的切割边不外漏。 2.缝制针码应均匀、平直、无跳线、脱针、漏针等缺陷，缝制的针脚应≥ 24 针/10cm。 纱布垫所用纱布性能： 5.2.1 纤维鉴别：分别拆取数根经纱线和纬纱线，从线中取出供试纤维，应符合鉴别 A、B、C 的要求。 A:在显微镜下观察应呈扁平带状、宽 10µm 至 40µm、端部增粗并具有形状不规则的内腔。 B：当接触碘化氯化锌溶液时，纤维应显紫色。 C：向 0.1g±0.05g 纤维中加 10ml±0.1ml 氯化锌-甲酸溶液。加热至 40℃，保温放置 2.5h，并不时振摇，纤维不应溶解。 5.2.2 酸碱度：将样品试剂添加到酚酞溶液和甲基橙溶液中，不应有溶液显粉红色。 5.2.3 外来纤维：在显微镜下检查时，检查经纱纤维和纬纱纤维时，可以偶尔有少量孤立的外来纤维存在。 5.2.4 荧光物：在 365nm 紫外光灯下检查双层纱布，应显微棕紫色荧光和少量黄色颗粒。除少量孤立的纤维外，不应显强蓝色荧 光。 5.2.5 每平方米质量：每平方米质量应符合表 1 的规定。 5.2.6 最小断裂力：最小断裂力应符合表 1 的规定。 5.2.7 下沉时间：取 1g 的一片纱布对折四次（即 16 层），并平整表面，将纱布放于水面，将其逐渐下沉，下沉时间≤ 10S。 5.2.8 醚中可溶物：脱脂纱布制成醚浸提液，蒸发醚浸提液，醚中可溶物的总量应≤ 0.50％。 5.2.9 表面活性物质：样品试剂表面活性物质泡沫的高度应不超过 2mm。 5.2.10 水中可溶物：按 YY0331-2006 中 5.12 实验时，水中可溶物的总量应≤ 0.50％。 5.2.11 淀粉和糊清：按 YY0331-2006 中 5.13 实验时，溶液不应显蓝色、紫色、淡红色或淡棕色。 5.2.12 可浸提的着色物质：按 YY0331-2006 中 5.4 实验时，获得的液体的颜色应不深于附录 A 规定的对照液 Y5、GY6 或按标准 规定的对照溶液。 5.2.13 干燥失重：按 YY0331-2006 中 5.15 实验时，脱脂棉纱布块减失的重量应≤ 8.0％。 5.2.14 硫酸盐灰分：按 YY0331-2006 中 5.16 实验时，硫酸盐灰分的总量应≤ 0.40％。 7 无菌纱布垫经环氧乙烷灭菌，环氧乙烷残留量≤ 10mg/kg。 8 X 射线可探测组件 8.1 X 射线可探测组件由含量≥ 55%的硫酸钡材料制成，X 射线可探测组件应不脱落纤维，不影响纱布块的柔软性。 8.2 X 射线可探测组件质量应≥ 0.5g/m。 8.3 X 射线不透性：按规定方法进行实验时，样品的成像应明显浅于背景。
43 | 医用纱布垫 | 21cm*35cm*2P
44 | 一次性医用护理垫 | 25cm*30cm | 1.采用脱脂棉纱布、脱脂棉缝合而成，供临床护创、吸湿用。 2.缝制医用单针码应均匀平整、无跳线、漏缝开裂等现象。 3.针距要求4cm内≥6针； 4.采用热合的应四周牢固、无开胶、漏胶现象。 ★5.采用非织造布应符合FZ/T64005、FZ/T64004的相关规定。
45 | 一次性医用护理垫 | 20cm*30cm
46 | 一次性医用护理垫 | 50cm*80cm
47 | 一次性医用护理垫 | 15cm*20cm
48 | 一次性医用护理垫 | 70cm*150cm
49 | 手术切口膜 | 45cm*30cm脑外科专用 | 1.由PO或PU薄膜、医用压敏胶、离型纸组成。 2.手术膜应无可见异物。 3.薄膜保护层应能完整覆盖涂胶层。 4.收集袋无穿孔，热合部位无烧焦、无气泡、无毛边。
50 | 手术切口膜 | 45cm*30cm手术室专用
51 | 手术切口膜 | 30cm*20cm (常规型）
52 | 手术切口膜 | 25cm*35cm孔式眼科专用
53 | 一次性纱条 | 2cm*36cm | 1.产品表面应无臭、无味、无霉斑、污渍破洞等缺陷，折叠整齐、无毛边。 2.脱脂棉纱布应符合YY0331-2006的要求。 3.X光可探测线应无断裂、脱落、跳线现象、符合YY0594-2006中5.1.1和2.1.2的要求。 4.X光可探测线应具有良好的阻X光性，符合YY0594-2006中5.1.3的要求。
54 | 一次性使用产包 | 订制 | 1、一次性手术衣*2（防水） 2、一次性吸水大中单*1（约180cm*120cm） 3、一次性吸水治疗巾*6（约60cm*100cm） 4、一次性白色吸水布*1（约100cm*120cm） 5、一次性裤腿套*2（防水） 6、纱布*10 7、有尾带线纱*1 8、塑料弯盘*1 9、外层包布*2（防水） ★10、承诺可以定制
55 | 一次性使用手术衣 | 大号（180） | 1.产品由非织造布加工而成。 2.产品的性能应符合YY/0506.2-2016中规定。 3.手术衣应洁净平整，色泽均匀一致，不得有污渍、无破损、无异味。 4.缝制的手术衣针码应均匀平直，无跳线、开线、漏缝等缺陷，针码每40mm≥7针。热压的手术衣应热压牢固，成型整齐，无开缝、焦糊现象。
56 | 一次性使用手术衣 | 中号（175）
57 | 一次性使用手术衣 | 小号（160-170）
58 | 一次性手术裤 | 80*90cm | 1、材质：无纺布或覆膜无纺布复合制成。 2、功能：用于防止手术过程和其他有创检查中病人和医护人员之间感染源的传播。
3 | 售后服务要求：1.所投产品符合国家相关质量标准及采购人验收要求。 ★2.提供全年原厂7*24小时技术支持（提供承诺函）。 3.供应及时，响应迅速，不影响医院正常医疗秩序。 ★4.验收或使用过程中如发现存在质量问题，应及时派人到现场行进退换货处理，由此产生的一切责任与费用由投标人承担（提供承诺函）。 ★5.供货过程中如存在虚假、欺骗等行为，招标人有权对投标人处罚违约金。情节严重的招标人有权提前终止合同，甚至交政府相关部门处置（提供承诺函）。 ★6.如产品带量采购则按照带量采购文件执行。